## Общая корреляции
| Тип ОГ | Зонд |  | Сорбция |  | M, г/моль | ε | Kamlet–Taft |  |  | DN, kcal/mol | полярность | μ, Д | PA, E кДж/моль | Размер, А
|  |  |  | г/г | ммоль/г |  |  | α (донор) | β (акцептор) | π* (поляризуемость)
1 | GOrus1 | 1,4-диоксан | 1,4-Dioxane | 0.4750462 | 5.391513 | 88.11 | 2.2 | 0 | 0.373 | 0.55 | 14.8
2 |  | Ac2O | Acetic anhydride | 0.2422764 | 2.373165 | 102.09 | 21 | 0 | 0.291 | 0.71 | 17 |  | 2.8 | 783.7
3 |  | AcOH | Acetic acid | 0.2133581 | 3.552889 | 60.052 | 6.2 | 1.121 | 0.451 | 0.58 | 18.8 |  | 1.7 | 863.6
4 |  | SOCl2 | Thionyl chloride | 0.07663551 | 0.6441583 | 118.97 | 9.25 | 0 | 0 | 0 | -
5 |  | Ацетилацетон | Acetylacetone | 0.005813953 | 0.05807159 | 100.117 | 23.1 | 0.11 | 0.58 | 0.75 | 12.7
6 |  | ТБФ | Tri-n-butyl phosphate (TBP) | 0.02429907 | 0.09124011 | 266.32 | 3.09 | 0 | 0.75 | 0.69 | 20 |  | 0.78
7 |  | Фурфурол | Furfural | 0.1414343 | 1.471976 | 96.0846 | 42 | 0.58 | 0.6 | 0.75 | 17.1 |  | 3.54
8 |  | Цитраконовый ангидрид | Citraconic anhydride | 0.06095238 | 0.5438292 | 112.08 | 40.3 | - | - | - | -
9 | Gorus2 | 1,4-диоксан | 1,4-Dioxane | 0.3666062 | 4.160778 | 88.11 | 2.2 | 0 | 0.373 | 0.55 | 14.8
10 |  | CD3CN | Acetonitrile-d3 | 0.2421442 | 5.494535 | 44.07 | 37.5
11 |  | CH3CN | Acetonitrile | 0.1600753 | 3.899236 | 41.053 | 21.01 | 0.19 | 0.4 | 0.75 |  |  | 3.952 | 812
12 |  | DMF (ДМФА) | Dimethylformamide (DMF) | 0.3795066 | 5.19232 | 73.09 | 37 | 0 | 0.69 | 1.18 | 26.6 |  | 3.96 | 887.5
13 |  | DMSO | Dimethyl sulfoxide (DMSO) | 0.4624277 | 5.918696 | 78.13 | 46.68 | 0 | 0.69 | 1 | 29.8 |  | 3.7 | 884.4
14 |  | Et3N | Triethylamine (Et3N) | 0.2003817 | 1.980232 | 101.191 | 2.42 | 0 | 0.7 | 0.37 | 61 |  | 0.665 | 981.8
15 |  | Et3N | Triethylamine (Et3N) | 0.1039216 | 1.026984 | 101.191 | 2.42 | 0 | 0.7 | 0.37 | 61 |  | 0.665 | 981.8
16 |  | n-Bu-NH2 | n-Butylamine | 0.8649156 | 11.82564 | 73.139 | 5.4 | 0.84 | 0.76 | 1 | 16.9 |  | 1 | 921.5
17 |  | NMP | N-Methyl-2-pyrrolidone (NMP) | 0.4749035 | 4.790569 | 99.133 | 33 | 0 | 0.77 | 0.92 | 27.3 |  | 4.1 | 923.5
18 |  | PBr3 | Phosphorus tribromide | 0.4823529 | 1.781939 | 270.69 | 3.9 | - | - | - | -
19 |  | TEMED | N,N,N',N'-Tetramethylethylenediamine (TEMED) | 0.1981481 | 1.705087 | 116.21 | 7.4 | 0.54 | 0.8 | 0.87 | 28.8
20 |  | Бензол | Benzene | 0.09926471 | 1.270832 | 78.11 | 2.2825 | [6 empty] | 750.4
21 |  | бензонитрил | Benzonitrile | 0.1254826 | 1.217805 | 103.04 | 25.9 | [5 empty] | 4.19 | 811.5
22 |  | вода | Water | 0.3102119 | 17.21965 | 18.015 | 80.1 | [5 empty] | 1.85 | 691
23 |  | вода | Water | 0.4806202 | 26.67889 | 18.015 | 80.1 | [5 empty] | 1.85 | 691
24 |  | Дейтеробензол (Бензол-D6) | Benzene-d6 (Deuterated benzene) | 0.1174168 | 1.395348 | 84.1488 | 2.28
25 |  | дибутилфталат | Dibutyl phthalate | 0.1561265 | 0.5608999 | 278.35 | 6.44 | 0.07 | 0.45 | 1.03 | - |  | 2.82
26 |  | Дициклогексиламин | Dicyclohexylamine | 0.06012024 | 0.3315643 | 181.323 | 2.27 | - | - | - | -
27 |  | Лимонен -D, (-R) | Limonene, D (R) | 0.1108949 | 0.8139676 | 136.24 | 2.3 | 0 | 0 | 0.54 | -
28 |  | монометиланилин | N-Methylaniline | 0.1558935 | 1.454828 | 107.156 | 6.06 | 0.17 | 0.47 | 0.82 | 11.5 |  |  | 916.6
29 |  | Морфолин | Morpholine | 0.6634981 | 7.617659 | 87.1 | 7.4 | 0.6 | 0.66 | 0.64 | 27.1 |  | 1.55 | 924.3
30 |  | пероксид водорода | Hydrogen peroxide | 0.1399254 | 4.113674 | 34.0147 | 74.6 | [5 empty] | 1.573 | 674.5
31 |  | пивалонитрил | Pivalonitrile | 0.1073446 | 1.291224 | 83.134 | 21.1 | [5 empty] | 3.95 | 810.9
32 |  | пиперидин | Piperidine | 0.5714286 | 6.710846 | 85.15 | 5.8 | 0 | 1.04 | 0.3 | 27.5 |  | 1.19 | 954
33 |  | пиридазин | Pyridazine | 0.07875458 | 0.983326 | 80.09 | 4.22 | [6 empty] | 907.2
34 |  | пиридин | Pyridine | 0.3913043 | 4.946958 | 79.1 | 12.4 | 0.26 | 0.57 | 0.77 | 33.1 |  | 2.215 | 930
35 |  | пиридин | Pyridine | 0.5509091 | 6.964629 | 79.101 | 12.4 | 0.26 | 0.57 | 0.77 | 33.1 |  | 2.215 | 930
36 |  | пиридин-д5 | Pyridine-d5 | 0.31569 | 3.752407 | 84.13 | 12.4 | [6 empty] | 948.3
37 |  | пирролидин | Pyrrolidine | 0.8605505 | 12.10168 | 71.11 | 8.3 | 0.16 | 0.7 | 0.39 | 33 |  | 1.57
38 |  | ТГФ | Tetrahydrofuran (THF) | 0.3416031 | 4.737249 | 72.11 | 7.6 | 0 | 0.55 | 1 | 20 |  | 1.75 | 822.1
39 |  | тяжелая вода | Heavy water (D2O) | 0.4153578 | 20.73927 | 20.0276 | 78
40 |  | тяжелая вода | Heavy water (D2O) | 0.4319527 | 21.56787 | 20.0276 | 78
41 |  | вода | Water | 0.3 | 16.65279 | 18.015 | 80.1 | [5 empty] | 1.85 | 691
42 |  | ацетонитрил | Acetonitrile | 0.54 | 13.15373 | 41.053 | 38.8 | 0.19 | 0.4 | 0.75 | 14.1 |  | 3.952 | 812
43 |  | Этилацетат | Ethyl acetate | 0.2881072 | 3.269858 | 88.11 | 6.02 | 0 | 0.45 | 0.55 | 17.1 |  | 1.79 | 835.7
44 | SG-10 | пиридин | Pyridine | 0.9607843 | 12.1463 | 79.101 | 12.4 | 0.26 | 0.57 | 0.77 | 33.1 |  | 2.215 | 930
45 | VVB-522 | пиридин | Pyridine | 0.3666667 | 4.635424 | 79.101 | 12.4 | 0.26 | 0.57 | 0.77 | 33.1 |  | 2.215 | 930
46 | Rus2 GO | пиридин | Pyridine | 0.6376307 | 8.060968 | 79.101 | 12.4 | 0.26 | 0.57 | 0.77 | 33.1 |  | 2.215 | 930
47 | HGO-N3 | пиридин | Pyridine | 2.47 | 31.2259 | 79.101 | 12.4 | 0.26 | 0.57 | 0.77 | 33.1 |  | 2.215 | 930
48 | BGO | пиридин | Pyridine | 0.4513274 | 5.705711 | 79.101 | 12.4 | 0.26 | 0.57 | 0.77 | 33.1 |  | 2.215 | 930
49 | Go rus2 5 um | пиридин | Pyridine | 0.9901961 | 12.51812 | 79.101 | 12.4 | 0.26 | 0.57 | 0.77 | 33.1 |  | 2.215 | 930
50 | Go rus2 3 um | пиридин | Pyridine | 1.661972 | 21.01076 | 79.101 | 12.4 | 0.26 | 0.57 | 0.77 | 33.1 |  | 2.215 | 930

## FTIR probes
| Топохимия | [5 empty] | Сушка цеолитов |  | H-форма | CBV FAY Y |  |  | Топохимия | [11 empty] | Rusgraphene 2 |  |  | 2025-03-04 | 2025-03-11 |  | Rusgraphene 2 |  |  | 2025-03-17 | 2025-03-25 |  | Rusgraphene 2 |  |  | 2025-03-17 | 2025-03-25 | [13 empty] | Rusgraphene 2 |  |  | 2025-07-03 | 2025-07-10 |  | Ozon graphene |  |  | 2025-07-24 | 2025-07-31 |  | Rusgraphene 2 |  |  | 2025-08-18 | 2025-08-25 |  | Rusgraphene 2 |  |  | 2025-08-28 | 2025-09-04 |  | Rusgraphene 2 |  |  | 2025-08-28 | 2025-09-04 |  | Rusgraphene 2 |  |  | 2025-08-28 | 2025-09-04 |  | SG-10 |  |  | 2025-08-30 | 2025-09-06 |  | HGO-N3 |  |  | 2025-09-17 | 2025-09-24 |  | Go rus2 3 um |  |  | 2025-09-17 | 2025-09-24
|  |  |  | 2025-01-23 | 2025-01-30 | с крышкой |  |  |  | 2025-01-28 | 2025-01-31 |  |  |  |  | 2025-01-31 | 2025-02-07 |  |  |  |  | 2025-02-07 | 2025-02-14 | 04/03/25-11/03/25 | Морфолин |  |  | 10:55 | 10:50 | 17.03.2025-24.03.2025 | NMP |  |  | 16:20 | 10:50 | 17.03.2025-24.03.2025 | TEMED |  |  | 16:20 | 10:50 |  | Rusgraphene 2 |  |  | 2025-06-23 | 2025-06-30 |  | Rusgraphene 2 |  |  | 2025-07-03 | 2025-07-10 | 2025-07-10 | ТГФ |  |  | 14:00 | 14:30 | 2025-07-31 | Et3N |  |  | 14:00 | 14:30 | 2025-08-25 | тяжелая вода |  |  | 16:00 | 16:30 | 2025-09-04 | тяжелая вода |  |  | 17:00 | 16:30 | 2025-09-04 | пиридин-д5 |  |  | 17:00 | 16:30 | 2025-09-04 | пивалонитрил |  |  | 17:00 | 16:30 | 2025-09-04 | пиридин |  |  | 15:00 | 9:30 | 2025-09-17 | пиридин |  |  | 16:00 | 13:00 | 2025-09-17 | пиридин |  |  | 16:00 | 13:00
23-30/01/25 | Ac2O |  |  | 16:20 | 15:05 | 28-31/01/25 |  |  |  | 13:30 | 11:05 | 31/01-07/02/25 | 1,4-диоксан |  |  | 10:45 | 10:59 | 07/02/25-14/02/25 | Фурфурол |  |  | 15:35 | 9:35 |  | 87.1 | г/моль | Время, ч | 0 | 168 | #VALUE! | 99.133 | г/моль | Время, ч | 0 | 168 | #VALUE! | 116.21 | г/моль | Время, ч | 0 | 168 | 2025-06-30 | PBr3 |  |  | 11:00 | 14:30 | 2025-07-10 | 1,4-диоксан |  |  | 14:00 | 14:30 |  | 72.11 | г/моль | Время, ч | 0 | 168 |  | 101.191 | г/моль | Время, ч | 0 | 168 |  | 20.0276 | г/моль | Время, ч | 0 | 168 |  | 20.0276 | г/моль | Время, ч | 0 | 168 |  | 84.13 | г/моль | Время, ч | 0 | 168 |  | 83.134 | г/моль | Время, ч | 0 | 168 |  | 79.101 | г/моль | Время, ч | 0 | 168 |  | 79.101 | г/моль | Время, ч | 0 | 168 |  | 79.101 | г/моль | Время, ч | 0 | 168
| 102.09 | г/моль | Время, ч | 0 | 167 |  |  |  | Время, ч | 0 | 70 |  | 88.11 | г/моль | Время, ч | 0 |  |  | 96.0846 | г/моль | Время, ч | 0 | 162 |  |  |  | m тигель, г | [5 empty] | m тигель, г | [5 empty] | m тигель, г |  |  |  | 270.69 | г/моль | Время, ч | 0 | 168 |  | 88.11 | г/моль | Время, ч | 0 | 168 |  |  |  | m тигель, г | 23.1605 |  |  |  |  | m тигель, г | 30.9725 |  |  |  |  | m тигель, г | 26.734 |  |  |  |  | m тигель, г | 30.384 |  |  |  |  | m тигель, г | 30.3913 |  |  |  |  | m тигель, г | 32.9465 |  |  |  |  | m тигель, г | 28.949 |  |  |  |  | m тигель, г | 30.3849 |  |  |  |  | m тигель, г | 30.86037
|  |  | m тигель, г | 26.7337 |  |  |  |  | m тигель, г | 32.511 |  |  |  |  | m тигель, г | 26.0495 |  |  |  |  | m тигель, г | 24.0239 |  | #VALUE! |  |  | m GO, г | 0.0526 |  |  |  |  | m GO, г | 0.0518 |  |  |  |  | m GO, г | 0.054 |  |  |  |  | m тигель, г | 31.0608 |  |  |  |  | m тигель, г | 26.7343 |  |  |  |  | m GO, г | 0.0524 |  |  |  |  | m GO, г | 0.051 |  |  |  |  | m GO, г | 0.0573 |  |  |  |  | m GO, г | 0.0507 |  |  |  |  | m GO, г | 0.0529 |  |  |  |  | m GO, г | 0.0531 |  |  |  |  | m GO, г | 0.0153 |  |  |  |  | m GO, г | 0.01 |  |  |  |  | m GO, г | 0.00071
|  |  | m GO, г | 0.0615 |  |  |  |  | m цеолит, г | 0.1068 |  |  |  |  | m GO, г | 0.0541 |  |  |  |  | m GO, г | 0.0502 |  |  |  | расчет | m тигель+GO, г | 29.4654 |  |  |  | расчет | m тигель+GO, г | 43.2417 |  |  |  | расчет | m тигель+GO, г | 26.1043 |  |  |  |  | m GO, г | 0.051 |  |  |  |  | m GO, г | 0.0551 |  |  |  | расчет | m тигель+GO, г | 23.2134 |  |  |  | расчет | m тигель+GO, г | 31.0239 |  |  |  | расчет | m тигель+GO, г | 26.7887 |  |  |  | расчет | m тигель+GO, г | 30.4356 |  |  |  | расчет | m тигель+GO, г | 30.4441 |  |  |  | расчет | m тигель+GO, г | 33.0001 |  |  |  | расчет | m тигель+GO, г | 28.9652 |  |  |  | расчет | m тигель+GO, г | 30.3941 |  |  |  | расчет | m тигель+GO, г | 30.86132
|  | расчет | m тигель+GO, г | 26.7952 |  |  |  | расчет | m тигель+цеолит, г | 32.6178 |  |  |  | расчет | m тигель+GO, г | 26.1036 |  |  |  | расчет | m тигель+GO, г | 24.0741 |  |  |  | взвешено | m тигель+GO, г |  | 29.5003 |  |  | взвешено | m тигель+GO, г |  | 43.2663 |  |  | взвешено | m тигель+GO, г |  | 26.115 |  |  | расчет | m тигель+GO, г | 31.1117 |  |  |  | расчет | m тигель+GO, г | 26.79 |  |  |  | взвешено | m тигель+GO, г |  | 23.2313 |  |  | взвешено | m тигель+GO, г |  | 31.0292 |  |  | взвешено | m тигель+GO, г |  | 26.8125 |  |  | взвешено | m тигель+GO, г |  | 30.4575 |  |  | взвешено | m тигель+GO, г |  | 30.4608 |  |  | взвешено | m тигель+GO, г |  | 33.0058 |  |  | взвешено | m тигель+GO, г |  | 28.9799 |  |  | взвешено | m тигель+GO, г |  | 30.4188 |  |  | взвешено | m тигель+GO, г |  | 30.8625
|  | взвешено | m тигель+GO, г | 26.7956 | 26.8105 |  |  | взвешено | m тигель+цеолит, г | 32.6179 | 32.6102 |  |  | взвешено | m тигель+GO, г | 26.104 | 26.1297 |  |  | взвешено | m тигель+GO, г | 24.0746 | 24.0817 |  |  |  | Δр-Δэксп, г | [5 empty] | Δр-Δэксп, г | [5 empty] | Δр-Δэксп, г |  |  |  |  | взвешено | m тигель+GO, г |  | 31.1363 |  |  | взвешено | m тигель+GO, г |  | 26.8102 |  |  |  | Δр-Δэксп, г | [5 empty] | Δр-Δэксп, г | [5 empty] | Δр-Δэксп, г | [5 empty] | Δр-Δэксп, г | [5 empty] | Δр-Δэксп, г | [5 empty] | Δр-Δэксп, г | [5 empty] | Δр-Δэксп, г | [5 empty] | Δр-Δэксп, г | [5 empty] | Δр-Δэксп, г
|  |  | Δр-Δэксп, г | -0.0004 |  |  |  |  | Δр-Δэксп, г | -0.0001 |  |  |  |  | Δр-Δэксп, г | -0.0004 |  |  |  |  | Δр-Δэксп, г | -0.0005 |  |  |  |  | прирост массы |  | 0.0349 |  |  |  | прирост массы |  | 0.0246 |  |  |  | прирост массы |  | 0.0107 |  |  |  | Δр-Δэксп, г | [5 empty] | Δр-Δэксп, г | [5 empty] | прирост массы |  | 0.0179 |  |  |  | прирост массы |  | 0.0053 |  |  |  | прирост массы |  | 0.0238 |  |  |  | прирост массы |  | 0.0219 |  |  |  | прирост массы |  | 0.0167 |  |  |  | прирост массы |  | 0.0057 | ЖИЖА внутри! |  |  | прирост массы |  | 0.0147 |  |  |  | прирост массы |  | 0.0247 |  |  |  | прирост массы |  | 0.00118
|  |  | прирост массы |  | 0.0149 |  |  |  | прирост массы |  | -0.0077 |  |  |  | прирост массы |  | 0.0257 |  |  |  | прирост массы |  | 0.0071 |  |  |  | ω(морфолина в GO), % |  | 39.89% |  |  |  | ω(nmp в GO), % |  | 32.2% |  |  |  | ω(TEMED в GO), % |  | 16.54% |  |  |  | прирост массы |  | 0.0246 |  |  |  | прирост массы |  | 0.0202 |  |  |  | ω(probe в GO), % |  | 25.46% |  |  |  | ω(probe в GO), % |  | 9.414% |  |  |  | ω(probe в GO), % |  | 29.35% |  |  |  | ω(probe в GO), % |  | 30.17% |  |  |  | ω(probe в GO), % |  | 23.99% |  |  |  | ω(probe в GO), % |  | 9.694% |  |  |  | ω(probe в GO), % |  | 49% |  |  |  | ω(probe в GO), % |  | 71.18% |  |  |  | ω(probe в GO), % |  | 62.43%
|  |  | ω(Ac2O в GO), % |  | 19.5% |  |  |  | ω(H2O в цеолите), % |  | -7.77% |  |  |  | ω(1,4-диоксан в GO), % |  | 32.21% |  |  |  | ω(фурфурол в GO), % |  | 12.39% | Сорбция, ммоль/г |  |  | г/г | 0.6634981 | 7.617659 | Сорбция, ммоль/г |  |  | г/г | 0.4749035 | 4.790569 | Сорбция, ммоль/г |  |  | г/г | 0.1981481 | 1.705087 |  |  |  | ω(probe в GO), % |  | 32.54% |  |  |  | ω(probe в GO), % |  | 26.83% | Сорбция, ммоль/г |  |  | г/г | 0.3416031 | 4.737249 | Сорбция, ммоль/г |  |  | г/г | 0.1039216 | 1.026984 | Сорбция, ммоль/г |  |  | г/г | 0.4153578 | 20.73927 | Сорбция, ммоль/г |  |  | г/г | 0.4319527 | 21.56787 | Сорбция, ммоль/г |  |  | г/г | 0.31569 | 3.752407 | Сорбция, ммоль/г |  |  | г/г | 0.1073446 | 1.291224 | Сорбция, ммоль/г |  |  | г/г | 0.9607843 | 12.1463 | Сорбция, ммоль/г |  |  | г/г | 2.47 | 31.2259 | Сорбция, ммоль/г |  |  | г/г | 1.661972 | 21.01076
Сорбция, ммоль/г |  |  | г/г | 0.2422764 | 2.373165 | [6 empty] | Сорбция, ммоль/г |  |  | г/г | 0.4750462 | 5.391513 | Сорбция, ммоль/г |  |  | г/г | 0.1414343 | 1.471976 | [18 empty] | Сорбция, ммоль/г |  |  | г/г | 0.4823529 | 1.781939 | Сорбция, ммоль/г |  |  | г/г | 0.3666062 | 4.160778 | [7 empty] | Rusgraphene 2 |  |  | 2025-08-18 | 2025-08-25 |  | Rusgraphene 2 |  |  | 2025-08-18 | 2025-08-25 |  | Rusgraphene 2 |  |  | 2025-08-28 | 2025-09-04 |  | Rusgraphene 2 |  |  | 2025-08-28 | 2025-09-04 |  | Rusgraphene 2 |  |  | 2025-08-28 | 2025-09-04 |  | VVB-522 |  |  | 2025-08-30 | 2025-09-06
[25 empty] | Rusgraphene 2 |  |  | 2025-03-10 | 2025-03-17 |  | Rusgraphene 2 |  |  | 2025-03-17 | 2025-03-25 | [18 empty] | КАПАЕТ НА ДНЕ ЛУЖА | [5 empty] | 2025-08-25 | БЗЛ |  |  | 16:00 | 16:30 | 2025-08-25 | пероксид водорода |  |  | 16:00 | 16:30 | 2025-09-04 | вода |  |  | 17:00 | 16:30 | 2025-09-04 | пиридазин |  |  | 17:00 | 16:30 | 2025-09-04 | CD3CN |  |  | 17:00 | 16:30 | 2025-09-04 | пиридин |  |  | 15:00 | 9:30 |  | BGO |  |  | 2025-09-17 | 2025-09-24
[6 empty] | без крышки |  |  |  | 2025-01-28 | 2025-01-31 |  |  |  |  | 2025-02-04 | 2025-02-11 | 4 сут | [5 empty] | 10/03/25-17/03/25 | Дициклогексиламин |  |  | 8:30 |  | 17.03.2025-24.03.2025 | пирролидин |  |  | 16:20 | 10:50 |  | Rusgraphene 2 |  |  | 2025-03-17 | 2025-03-25 |  | Rusgraphene 2 |  |  | 2025-06-23 | 2025-06-30 | ПОВТОР | [6 empty] | Rusgraphene 2 |  |  | 2025-07-03 | 2025-07-10 |  | 78.11 | г/моль | Время, ч | 0 | 168 |  | 34.0147 | г/моль | Время, ч | 0 | 168 |  | 18.015 | г/моль | Время, ч | 0 | 168 |  | 80.09 | г/моль | Время, ч | 0 | 168 |  | 44.07 | г/моль | Время, ч | 0 | 168 |  | 79.101 | г/моль | Время, ч | 0 | 168 | 2025-09-17 | пиридин |  |  | 16:00 | 13:00
|  |  |  | 2025-01-24 | 2025-01-31 | 28-31/01/25 |  |  |  | 13:30 | 11:05 | 04/02-11/02/25 | Ацетилацетон |  |  | 10:25 | 13:00 |  |  |  |  | 2025-02-07 | 2025-02-11 |  | 181.323 | г/моль | Время, ч | 0 |  | #VALUE! | 71.11 | г/моль | Время, ч | 0 | 168 | 28.03.2025-04.04.2025 | пиридин |  |  | 16:20 | 15:30 | 2025-06-30 | дибутилфталат |  |  | 11:00 | 14:30 | [6 empty] | 2025-07-10 | Этилацетат |  |  | 14:00 | 14:30 |  |  |  | m тигель, г | 23.9913 |  |  |  |  | m тигель, г | 23.1601 |  |  |  |  | m тигель, г | 32.9264 |  |  |  |  | m тигель, г | 30.7647 |  |  |  |  | m тигель, г | 30.86 |  |  |  |  | m тигель, г | 30.742 |  |  | 79.101 | г/моль | Время, ч | 0 | 168
23-31/01/25 | AcOH |  |  | 10:15 | 10:20 |  |  |  | Время, ч | 0 | 70 |  | 100.117 | г/моль | Время, ч | 0 |  | 07/02/25-14/02/25 | Цитраконовый ангидрид |  |  | 16:00 | 13:00 |  |  |  | m тигель, г | [5 empty] | m тигель, г |  |  |  | 79.1 | г/моль | Время, ч | 0 | 168 |  | 278.35 | г/моль | Время, ч | 0 | 168 |  | Rusgraphene 2 |  |  | 2025-07-03 | 2025-07-10 |  | 88.11 | г/моль | Время, ч | 0 | 168 |  |  |  | m GO, г | 0.0544 |  |  |  |  | m GO, г | 0.0536 |  |  |  |  | m GO, г | 0.0516 |  |  |  |  | m GO, г | 0.0546 |  |  |  |  | m GO, г | 0.0541 |  |  |  |  | m GO, г | 0.012 |  |  |  |  | m тигель, г | 30.6138 |  | CH3CN | H2O | m тигля | m навески | m тигля + навески | m после сорбции
| 60.052 | г/моль | Время, ч | 0 | 168 |  |  |  | m тигель, г | 19.3281 |  |  |  |  | m тигель, г | 26.7335 |  |  | 112.08 | г/моль | Время, ч | 0 |  | #VALUE! |  |  | m GO, г | 0.0499 |  |  |  |  | m GO, г | 0.0545 |  |  |  |  | m тигель, г | 44.0615 |  |  |  |  | m тигель, г | 23.1596 |  | 2025-07-10 | DMSO |  |  | 14:00 | 14:30 |  |  |  | m тигель, г | 30.9169 |  |  |  | расчет | m тигель+GO, г | 24.0469 |  |  |  | расчет | m тигель+GO, г | 23.214 |  |  |  | расчет | m тигель+GO, г | 32.9788 |  |  |  | расчет | m тигель+GO, г | 30.8197 |  |  |  | расчет | m тигель+GO, г | 30.9139 |  |  |  | расчет | m тигель+GO, г | 30.7547 |  |  |  |  | m GO, г | 0.0113 |  | 1 | 0 | 32.9269 | 0.0529 | 32.98 | 32.9961
|  |  | m тигель, г | 24.7668 |  |  |  |  | m цеолит, г | 0.5316 |  |  |  |  | m GO, г | 0.0516 |  |  |  |  | m тигель, г | 23.6003 |  |  |  | расчет | m тигель+GO, г | 32.5111 |  |  |  | расчет | m тигель+GO, г | 23.6231 |  |  |  |  | m GO, г | 0.0069 |  |  |  |  | m GO, г | 0.0506 |  |  | 78.13 | г/моль | Время, ч | 0 | 168 |  |  |  | m GO, г | 0.0597 |  |  |  | взвешено | m тигель+GO, г |  | 24.0523 |  |  | взвешено | m тигель+GO, г |  | 23.2215 |  |  | взвешено | m тигель+GO, г |  | 33.0036 |  |  | взвешено | m тигель+GO, г |  | 30.824 |  |  | взвешено | m тигель+GO, г |  | 30.927 |  |  | взвешено | m тигель+GO, г |  | 30.7591 |  |  | расчет | m тигель+GO, г | 30.6252 |  | 0 | 1 | 31.3097 | 0.0558 | 31.3658 | 31.3961
|  |  | m GO, г | 0.0539 |  |  |  | расчет | m тигель+цеолит, г | 19.8597 |  |  |  | расчет | m тигель+GO, г | 26.7851 |  | #VALUE! |  |  | m GO, г | 0.0514 |  |  |  | взвешено | m тигель+GO, г |  | 32.5141 |  |  | взвешено | m тигель+GO, г |  | 23.67 |  |  | расчет | m тигель+GO, г | 44.0688 |  |  |  | расчет | m тигель+GO, г | 23.2106 |  |  |  |  | m тигель, г | 32.4621 |  |  |  | расчет | m тигель+GO, г | 30.9774 |  |  |  |  | Δр-Δэксп, г | [5 empty] | Δр-Δэксп, г | [5 empty] | Δр-Δэксп, г | [5 empty] | Δр-Δэксп, г | [5 empty] | Δр-Δэксп, г | [5 empty] | Δр-Δэксп, г |  |  |  |  | взвешено | m тигель+GO, г |  | 30.6303 | 1 | 2 | 44.0625 | 0.0521 | 44.115 | 44.1303
|  | расчет | m тигель+GO, г | 24.8207 |  |  |  | взвешено | m тигель+цеолит, г | 19.8598 | 19.8231 | #VALUE! |  | взвешено | m тигель+GO, г | 26.7854 | 26.7857 |  |  | расчет | m тигель+GO, г | 23.6517 |  |  |  |  | Δр-Δэксп, г | [5 empty] | Δр-Δэксп, г |  |  |  |  | взвешено | m тигель+GO, г |  | 44.0715 |  |  | взвешено | m тигель+GO, г |  | 23.2185 |  |  |  | m GO, г | 0.0519 |  |  |  | взвешено | m тигель+GO, г |  | 30.9946 |  |  |  | прирост массы |  | 0.0054 |  |  |  | прирост массы |  | 0.0075 |  |  |  | прирост массы |  | 0.0248 |  |  |  | прирост массы |  | 0.0043 |  |  |  | прирост массы |  | 0.0131 |  |  |  | прирост массы |  | 0.0044 |  |  |  | Δр-Δэксп, г |  |  | 1 | 1 | 28.9499 | 0.0581 | 29.0082 | 29.0185
|  | взвешено | m тигель+GO, г | 24.8214 | 24.8329 |  |  |  | Δр-Δэксп, г | -0.0001 |  |  |  |  | Δр-Δэксп, г | -0.0003 |  |  |  | взвешено | m тигель+GO, г | 23.6518 | 23.6536 |  |  |  | прирост массы |  | 0.003 |  |  |  | прирост массы |  | 0.0469 |  |  |  | Δр-Δэксп, г | [5 empty] | Δр-Δэксп, г |  |  |  |  | расчет | m тигель+GO, г | 32.5143 |  |  |  |  | Δр-Δэксп, г | [5 empty] | ω(probe в GO), % |  | 9.03% |  |  |  | ω(probe в GO), % |  | 12.27% |  |  |  | ω(probe в GO), % |  | 32.46% |  |  |  | ω(probe в GO), % |  | 7.301% |  |  |  | ω(probe в GO), % |  | 19.49% |  |  |  | ω(probe в GO), % |  | 26.83% |  |  |  | прирост массы |  | 0.0051 | 2 | 1 | 30.4653 | 0.0555 | 30.8209 | 30.8408
|  |  | Δр-Δэксп, г | -0.0007 |  |  |  |  | прирост массы |  | -0.0367 |  |  |  | прирост массы |  | 0.0003 |  |  |  | Δр-Δэксп, г | -0.0001 |  |  |  |  | ω(морфолина в GO), % |  | 5.671% |  |  |  | ω(пирролидин в GO), % |  | 46.25% |  |  |  | прирост массы |  | 0.0027 |  |  |  | прирост массы |  | 0.0079 |  |  | взвешено | m тигель+GO, г |  | 32.5383 |  |  |  | прирост массы |  | 0.0172 | Сорбция, ммоль/г |  |  | г/г | 0.09926471 | 1.270832 | Сорбция, ммоль/г |  |  | г/г | 0.1399254 | 4.113674 | Сорбция, ммоль/г |  |  | г/г | 0.4806202 | 26.67889 | Сорбция, ммоль/г |  |  | г/г | 0.07875458 | 0.983326 | Сорбция, ммоль/г |  |  | г/г | 0.2421442 | 5.494535 | Сорбция, ммоль/г |  |  | г/г | 0.3666667 | 4.635424 |  |  |  | ω(probe в GO), % |  | 31.1%
|  |  | прирост массы |  | 0.0115 |  |  |  | ω(H2O в цеолите), % |  | -7.416% |  |  |  | ω(Acac в GO), % |  | 0.578% |  |  |  | прирост массы |  | 0.0018 | Сорбция, ммоль/г |  |  | г/г | 0.06012024 | 0.3315643 | Сорбция, ммоль/г |  |  | г/г | 0.8605505 | 12.10168 |  |  |  | ω(Py в GO), % |  | 28.12% |  |  |  | ω(probe в GO), % |  | 13.5% |  |  |  | Δр-Δэксп, г | [5 empty] | ω(probe в GO), % |  | 22.37% |  | Rusgraphene 2 |  |  | 2025-08-18 | 2025-08-25 |  | Rusgraphene 2 |  |  | 2025-08-27 | 2025-09-03 |  | Rusgraphene 2 |  |  | 2025-08-28 | 2025-09-04 |  | Rusgraphene 2 |  |  | 2025-08-28 | 2025-09-04 |  | Rusgraphene 2 |  |  | 2025-08-28 | 2025-09-04 |  | Rus2 GO |  |  | 2025-09-17 | 2025-09-24 | Сорбция, ммоль/г |  |  | г/г | 0.4513274 | 5.705711 | CH3CN | H2O | x(CH3CN) | г/г
|  |  | ω(AcOH в GO), % |  | 17.58% | [6 empty] | Сорбция, ммоль/г |  |  | г/г | 0.005813953 | 0.05807159 |  |  |  | ω(цитраконовый ангидрид в GO), % |  | 3.383% | [12 empty] | Сорбция, ммоль/г |  |  | г/г | 0.3913043 | 4.946958 | Сорбция, ммоль/г |  |  | г/г | 0.1561265 | 0.5608999 |  |  |  | прирост массы |  | 0.024 | Сорбция, ммоль/г |  |  | г/г | 0.2881072 | 3.269858 | 2025-08-25 | вода |  |  | 16:00 | 16:30 | 2025-08-25 | Дейтеробензол (Бензол-D6) |  |  | 13:20 | 17:45 | 2025-09-04 | пиридин |  |  | 17:00 | 16:30 | 2025-09-04 | бензонитрил |  |  | 17:00 | 16:30 | 2025-09-04 | CH3CN |  |  | 17:00 | 16:30 | 2025-09-17 | пиридин |  |  | 16:00 | 13:00 | [6 empty] | 1 | 0 | 1 | 0.3043478
Сорбция, ммоль/г |  |  | г/г | 0.2133581 | 3.552889 | [12 empty] | Сорбция, ммоль/г |  |  | г/г | 0.03501946 | 0.3124505 |  | Rusgraphene 2 |  |  | 2025-03-10 | 2025-03-17 |  | Rusgraphene 2 |  |  | 2025-03-17 | 2025-03-25 | [15 empty] | ω(probe в GO), % |  | 31.62% |  | Rusgraphene 2 |  |  | 2025-07-24 | 2025-07-31 |  | 18.015 | г/моль | Время, ч | 0 | 168 |  | 84.1488 | г/моль | Время, ч | 0 | 168 |  | 79.101 | г/моль | Время, ч | 0 | 168 |  | 103.04 | г/моль | Время, ч | 0 | 168 |  | 41.05 | г/моль | Время, ч | 0 | 168 |  | 79.101 | г/моль | Время, ч | 0 | 168 |  | Go rus2 5 um |  |  | 2025-09-17 | 2025-09-24 | 0 | 1 | 0 | 0.5430108
[16 empty] | 2025-02-04 | 2025-02-11 | [6 empty] | 10/03/25-17/03/2025 | Лимонен -D, (-R) |  |  | 8:40 |  | 17.03.2025-24.03.2025 | пиперидин |  |  | 16:20 | 10:50 |  | Rusgraphene 2 |  |  | 2025-06-09 | 2025-06-16 |  | Rusgraphene 2 |  |  | 2025-07-03 | 2025-07-10 | Сорбция, ммоль/г |  |  | г/г | 0.4624277 | 5.918696 | 2025-07-31 | Et3N |  |  | 14:00 | 14:30 |  |  |  | m тигель, г | 32.4617 |  |  |  |  | m тигель, г | 29.0822 |  |  |  |  | m тигель, г | 29.0109 |  |  |  |  | m тигель, г | 31.3102 |  |  |  |  | m тигель, г | 30.6138 |  |  |  |  | m тигель, г | 32.9467 |  | 2025-09-17 | пиридин |  |  | 16:00 | 13:00 | 1 | 2 | 0.3333333 | 0.293666
|  |  |  | 2025-01-24 | 2025-01-31 | [6 empty] | 04/02-11/02/25 | ТБФ |  |  | 10:25 | 13:00 |  |  |  |  | 2025-02-11 | 2025-02-18 |  | 136.24 | г/моль | Время, ч | 0 |  |  | 85.15 | г/моль | Время, ч | 0 | 168 | 2025-06-09 | монометиланилин |  |  | 16:40 | 17:30 | 2025-07-10 | n-Bu-NH2 |  |  | 14:00 | 14:30 | [7 empty] | 101.191 | г/моль | Время, ч | 0 | 168 |  |  |  | m GO, г | 0.0519 |  |  |  |  | m GO, г | 0.0511 |  |  |  |  | m GO, г | 0.055 |  |  |  |  | m GO, г | 0.0518 |  |  |  |  | m GO, г | 0.0531 |  |  |  |  | m GO, г | 0.0574 |  |  | 79.101 | г/моль | Время, ч | 0 | 168 | 1 | 1 | 0.5 | 0.1772806
23-31/01/25 | SOCl2 |  |  | 13:15 | 11:00 | [7 empty] | 266.32 | г/моль | Время, ч | 0 |  | 11/02/25-18/02/25 | Цитраконовый ангидрид |  |  | 16:00 | 17:40 | #VALUE! |  |  | m тигель, г |  |  | #VALUE! |  |  | m тигель, г |  |  |  | 107.156 | г/моль | Время, ч | 0 | 168 |  | 73.139 | г/моль | Время, ч | 0 | 168 |  | Rusgraphene 2 |  |  | 2025-07-03 | 2025-07-10 |  |  |  | m тигель, г | 30.6804 |  |  |  | расчет | m тигель+GO, г | 32.5141 |  |  |  | расчет | m тигель+GO, г | 29.1337 |  |  |  | расчет | m тигель+GO, г | 29.0662 |  |  |  | расчет | m тигель+GO, г | 31.3621 |  |  |  | расчет | m тигель+GO, г | 30.6676 |  |  |  | расчет | m тигель+GO, г | 33.0046 |  |  |  |  | m тигель, г | 30.39179 |  | 2 | 1 | 0.6666667 | 0.3585586
| 118.97 | г/моль | Время, ч | 0 | 166 | [9 empty] | m тигель, г | 24.7661 |  |  | 112.08 | г/моль | Время, ч | 0 | 170 |  |  |  | m GO, г | 0.0514 |  |  |  |  | m GO, г | 0.0546 |  |  |  |  | m тигель, г | 23.7635 |  |  |  |  | m тигель, г | 23.9914 |  | 2025-07-10 | DMF (ДМФА) |  |  | 14:00 | 14:30 |  |  |  | m GO, г | 0.0524 |  |  |  | взвешено | m тигель+GO, г |  | 32.5302 |  |  | взвешено | m тигель+GO, г |  | 29.1397 |  |  | взвешено | m тигель+GO, г |  | 29.0965 |  |  | взвешено | m тигель+GO, г |  | 31.3686 |  |  | взвешено | m тигель+GO, г |  | 30.6761 |  |  | взвешено | m тигель+GO, г |  | 33.0412 |  |  |  | m GO, г | 0.00408
#VALUE! |  |  | m тигель, г | 23.7632 | [10 empty] | m GO, г | 0.0535 |  |  |  |  | m тигель, г | 24.6225 |  |  |  | расчет | m тигель+GO, г | 29.2045 |  |  |  | расчет | m тигель+GO, г | 23.2148 |  |  |  |  | m GO, г | 0.0526 |  |  |  |  | m GO, г | 0.0533 |  |  | 73.09 | г/моль | Время, ч | 0 | 168 |  |  | расчет | m тигель+GO, г | 30.7332 |  |  |  |  | Δр-Δэксп, г | [5 empty] | Δр-Δэксп, г | [5 empty] | Δр-Δэксп, г | [5 empty] | Δр-Δэксп, г | [5 empty] | Δр-Δэксп, г | [5 empty] | Δр-Δэксп, г |  |  |  |  | расчет | m тигель+GO, г | 30.39576
|  |  | m GO, г | 0.0535 | [9 empty] | расчет | m тигель+GO, г | 24.8196 |  | #VALUE! |  |  | m GO, г | 0.0525 |  |  |  | взвешено | m тигель+GO, г |  | 29.2102 |  |  | взвешено | m тигель+GO, г |  | 23.246 |  |  | расчет | m тигель+GO, г | 23.8163 |  |  |  | расчет | m тигель+GO, г | 24.0452 |  |  |  |  | m тигель, г | 29.0828 |  |  |  | взвешено | m тигель+GO, г |  | 30.7437 |  |  |  | прирост массы |  | 0.0161 |  |  |  | прирост массы |  | 0.006 |  |  |  | прирост массы |  | 0.0303 |  |  |  | прирост массы |  | 0.0065 |  |  |  | прирост массы |  | 0.0085 |  |  |  | прирост массы |  | 0.0366 |  |  | взвешено | m тигель+GO, г |  | 30.3998
|  | расчет | m тигель+GO, г | 23.8167 | [7 empty] | #VALUE! |  | взвешено | m тигель+GO, г | 24.8202 | 24.8215 |  |  | расчет | m тигель+GO, г | 24.675 |  |  |  |  | Δр-Δэксп, г | [5 empty] | Δр-Δэксп, г |  |  |  |  | взвешено | m тигель+GO, г |  | 23.8245 |  |  | взвешено | m тигель+GO, г |  | 24.0913 |  |  |  | m GO, г | 0.0527 |  |  |  |  | Δр-Δэксп, г | [5 empty] | ω(probe в GO), % |  | 23.68% |  |  |  | ω(probe в GO), % |  | 10.51% |  |  |  | ω(probe в GO), % |  | 35.52% |  |  |  | ω(probe в GO), % |  | 11.15% |  |  |  | ω(probe в GO), % |  | 13.8% |  |  |  | ω(probe в GO), % |  | 38.94% |  |  |  | Δр-Δэксп, г
|  | взвешено | m тигель+GO, г | 23.8166 | 23.8207 | [9 empty] | Δр-Δэксп, г | -0.0006 |  |  |  | взвешено | m тигель+GO, г | 24.6752 | 24.6784 |  |  |  | прирост массы |  | 0.0057 |  |  |  | прирост массы |  | 0.0312 |  |  |  | Δр-Δэксп, г | [5 empty] | Δр-Δэксп, г |  |  |  |  | расчет | m тигель+GO, г | 29.136 |  |  |  |  | прирост массы |  | 0.0105 | Сорбция, ммоль/г |  |  | г/г | 0.3102119 | 17.21965 | Сорбция, ммоль/г |  |  | г/г | 0.1174168 | 1.395348 | Сорбция, ммоль/г |  |  | г/г | 0.5509091 | 6.964629 | Сорбция, ммоль/г |  |  | г/г | 0.1254826 | 1.217805 | Сорбция, ммоль/г |  |  | г/г | 0.1600753 | 3.899521 | Сорбция, ммоль/г |  |  | г/г | 0.6376307 | 8.060968 |  |  |  | прирост массы |  | 0.00404
|  |  | Δр-Δэксп, г | 0.0001 | [10 empty] | прирост массы |  | 0.0013 |  |  |  | Δр-Δэксп, г | -0.0002 |  |  |  |  | ω(лимонен в GO), % |  | 9.982% |  |  |  | ω(пиперидин в GO), % |  | 36.36% |  |  |  | прирост массы |  | 0.0082 |  |  |  | прирост массы |  | 0.0461 |  |  | взвешено | m тигель+GO, г |  | 29.156 |  |  |  | ω(probe в GO), % |  | 16.69% | [39 empty] | ω(probe в GO), % |  | 49.75%
|  |  | прирост массы |  | 0.0041 | [9 empty] | ω(ТБФ в GO), % |  | 2.372% |  |  |  | прирост массы |  | 0.0032 | Сорбция, ммоль/г |  |  | г/г | 0.1108949 | 0.8139676 | Сорбция, ммоль/г |  |  | г/г | 0.5714286 | 6.710846 |  |  |  | ω(зонда в GO), % |  | 13.49% |  |  |  | ω(probe в GO), % |  | 46.38% |  |  |  | Δр-Δэксп, г |  |  | Сорбция, ммоль/г |  |  | г/г | 0.2003817 | 1.980232 | [36 empty] | Сорбция, ммоль/г |  |  | г/г | 0.9901961 | 12.51812
|  |  | ω(SOCl2 в GO), % |  | 7.118% | [6 empty] | Сорбция, ммоль/г |  |  | г/г | 0.02429907 | 0.09124011 |  |  |  | ω(цитраконовый ангидрид в GO), % |  | 5.745% | [12 empty] | Сорбция, ммоль/г |  |  | г/г | 0.1558935 | 1.454828 | Сорбция, ммоль/г |  |  | г/г | 0.8649156 | 11.82564 |  |  |  | прирост массы |  | 0.02
Сорбция, ммоль/г |  |  | г/г | 0.07663551 | 0.6441583 | [12 empty] | Сорбция, ммоль/г |  |  | г/г | 0.06095238 | 0.5438292 | [27 empty] | ω(probe в GO), % |  | 27.51%
[42 empty] | МАСЛО!!! ОЧЕНЬ МНОГО! | [5 empty] | Сорбция, ммоль/г |  |  | г/г | 0.3795066 | 5.19232

## Все корреляции авг25
| Сорбция, ммоль/г | ε | Kamlet–Taft |  |  | DN, kcal/mol | boiling temp
|  |  | α (донор) | β (акцептор) | π* (поляризуемость)
уксусный ангидрид | 2.373165 | 21 | 0 | 0.291 | 0.71 | 17 | 139.8
1,4-диоксан | 5.391513 | 2.2 | 0 | 0.373 | 0.55 | 14.8 | 101.1
Ацетилацетон | 0.05807159 | 23.1 | 0.11 | 0.58 | 0.75 | 12.7 | 140
ТБФ | 0.09124011 | 3.09 | 0 | 0.75 | 0.69 | 20 | 289
Фурфурол | 1.471976 | 42 | 0.58 | 0.6 | 0.75 | 17.1 | 162
Морфолин | 7.617659 | 7.4 | 0.6 | 0.66 | 0.64 | 27.1 | 128
NMP | 4.790569 | 33 | 0 | 0.77 | 0.92 | 27.3 | 202
пирролидин | 12.10168 | 8.3 | 0.16 | 0.7 | 0.39 | 33 | 87
пиперидин | 6.710846 | 5.8 | 0 | 1.04 | 0.3 | 27.5 | 106
TEMED | 1.705087 | 7.4 | 0.54 | 0.8 | 0.87 | 28.8 | 156
пиридин | 4.946958 | 12.4 | 0.26 | 0.57 | 0.77 | 33.1 | 115
монометиланилин | 1.454828 | 6.06 | 0.17 | 0.47 | 0.82 | 11.5 | 200
n-Bu-NH2 | 11.82564 | 5.4 | 0.84 | 0.76 | 1 | 16.9 | 78
DMSO | 5.918696 | 46.68 | 0 | 0.69 | 1 | 29.8 | 189
DMF (ДМФА) | 5.19232 | 37 | 0 | 0.69 | 1.18 | 26.6 | 153
ТГФ | 4.737249 | 7.6 | 0 | 0.55 | 1 | 20 | 66
Этилацетат | 3.269858 | 6.02 | 0 | 0.45 | 0.55 | 17.1 | 77
Et3N | 1.980232 | 2.42 | 0 | 0.7 | 0.37 | 61 | 89
Вода | 7.5 | 80 | 1.09 | 0.18 | 1 | 18 | 100

## Epsilon
Name | Sorption, mmol/g | ε | α | β | π* | DN | Molar Masses, g/mol | Sorption, g/g
1,4-Dioxane | 5.391513 | 2.2 | 0 | 0.373 | 0.55 | 14.3 | 88.106 | 0.4750246
Acetic anhydride | 2.373165 | 21 | 0 | 0.291 | 0.71 | 10.5 | 102.089 | 0.242274
Acetic acid | 3.552889 | 6.2 | 1.121 | 0.451 | 0.58 | 20 | 60.052 | 0.2133581
Thionyl chloride | 0.6441583 | 9.25 | 0 | 0 | 0 | 0.4 | 118.959 | 0.07662843
Acetylacetone | 0.05807159 | 23.1 | 0.11 | 0.58 | 0.75 |  | 100.117 | 0.005813953
Tri-n-butyl phosphate (TBP) | 0.09124011 | 3.09 | 0 | 0.75 | 0.69 | 23.7 | 266.318 | 0.02429888
Furfural | 1.471976 | 42 | 0.58 | 0.6 | 0.75 |  | 96.085 | 0.1414349
Citraconic anhydride | 0.5438292 | 40.3 |  |  |  |  | 112.084 | 0.06095456
1,4-Dioxane | 4.160778 | 2.2 | 0 | 0.373 | 0.55 |  | 88.106 | 0.3665895
Acetonitrile-d3 | 5.494535 | 37.5 |  |  |  |  | 44.071 | 0.2421497
Acetonitrile | 3.899236 | 21.01 | 0.19 | 0.4 | 0.75 | 14.1 | 41.053 | 0.1600753
Dimethylformamide (DMF) | 5.19232 | 37 | 0 | 0.69 | 1.18 | 26.6 | 73.095 | 0.3795326
Dimethyl sulfoxide (DMSO) | 5.918696 | 46.68 | 0 | 0.69 | 1 | 29.8 | 78.129 | 0.4624218
Triethylamine (Et3N) | 1.980232 | 2.42 | 0 | 0.7 | 0.37 | 61 | 101.193 | 0.2003856
Triethylamine (Et3N) | 1.026984 | 2.42 | 0 | 0.7 | 0.37 | 61 | 101.193 | 0.1039236
n-Butylamine | 11.82564 | 5.4 | 0.84 | 0.76 | 1 | 42 | 73.139 | 0.8649156
N-Methyl-2-pyrrolidone (NMP) | 4.790569 | 33 | 0 | 0.77 | 0.92 | 27.3 | 99.133 | 0.4749035
Phosphorus tribromide | 1.781939 | 3.9 |  |  |  |  | 270.686 | 0.4823458
N,N,N',N'-Tetramethylethylenediamine (TEMED) | 1.705087 | 7.4 | 0.54 | 0.8 | 0.87 |  | 116.208 | 0.1981447
Benzene | 1.270832 | 2.2825 | 0 | 0.1 | 0.59 | 0.1 | 78.114 | 0.09926979
Benzonitrile | 1.217805 | 25.9 | 0 | 0.41 | 0.9 | 11.9 | 103.124 | 0.1255849
Water | 17.21965 | 80.1 |  |  |  | 18 | 18.015 | 0.3102119
Water | 26.67889 | 80.1 |  |  |  |  | 18.015 | 0.4806202
Benzene-d6 (Deuterated benzene) | 1.395348 | 2.28 |  |  |  |  | 84.151 | 0.1174199
Dibutyl phthalate | 0.5608999 | 6.44 | 0.07 | 0.45 | 1.03 |  | 278.348 | 0.1561254
Dicyclohexylamine | 0.3315643 | 2.27 |  |  |  |  | 181.323 | 0.06012024
Limonene, D (R) | 0.8139676 | 2.3 | 0 | 0 | 0.54 |  | 136.238 | 0.1108933
N-Methylaniline | 1.454828 | 6.06 | 0.17 | 0.47 | 0.82 | 33 | 107.156 | 0.1558935
Morpholine | 7.617659 | 7.4 | 0.6 | 0.66 | 0.64 |  | 87.122 | 0.6636657
Hydrogen peroxide | 4.113674 | 74.6 |  |  |  |  | 34.014 | 0.1399225
Pivalonitrile | 1.291224 | 21.1 |  |  |  |  | 83.134 | 0.1073446
Piperidine | 6.710846 | 5.8 | 0 | 1.04 | 0.3 | 40 | 85.15 | 0.5714286
Pyridazine | 0.983326 | 4.22 |  |  |  |  | 80.09 | 0.07875458
Pyridine | 4.946958 | 12.4 | 0.26 | 0.57 | 0.77 | 33.1 | 79.102 | 0.3913142
Pyridine | 6.964629 | 12.4 | 0.26 | 0.57 | 0.77 | 33.1 | 79.102 | 0.5509161
Pyridine-d5 | 3.752407 | 12.4 |  |  |  |  | 84.133 | 0.3157012
Pyrrolidine | 12.10168 | 8.3 | 0.16 | 0.7 | 0.39 |  | 71.123 | 0.8607078
Tetrahydrofuran (THF) | 4.737249 | 7.6 | 0 | 0.55 | 1 | 20 | 72.107 | 0.3415888
Heavy water (D2O) | 20.73927 | 78 |  |  |  |  | 20.027 | 0.4153453
Heavy water (D2O) | 21.56787 | 78 |  |  |  |  | 20.027 | 0.4319397
Water | 16.65279 | 80.1 |  |  |  | 18 | 18.015 | 0.3
Acetonitrile | 13.15373 | 38.8 | 0.19 | 0.4 | 0.75 | 14.1 | 41.053 | 0.54
Ethyl acetate | 3.269858 | 6.02 | 0 | 0.45 | 0.55 | 17.1 | 88.106 | 0.2880941